## passport
Политайп
ОБЩЕСТВО С ОГРАНИЧЕННОЙ ОТВЕТСТВЕННОСТЬЮ
"НОВА РОЛЛ ПАК"
Россия,143345, г.Моск.обл.Наро-Фом.р-н,п.Селятино ОАО"Опытный завод Гидромонтаж".тел (495)725-33-99
|  |  | ПАСПОРТ |  |  | 1349
[9 empty] | Толщина | Ширина | Цвет
| Наименование продукта |  |  | "ПЛЕНКА ПОЛИМЕРНАЯ, МНОГОСЛОЙНАЯ |  |  |  |  | 0.025 | 615 | прозрачный
|  | 615Х0,025 мм, марка |  |  |  |  | Л |  | 25 |  |  | белый
ТУ 22.21.30-002-03210778-2022
| партия № |  |  | 1349 |  | цвет | прозрачный
Количество упаковочных мест в партии
Масса нетто, кг.
| Дата изготовления |  |  | 18.08.2022 г.
| № п/п | Наименование показателя |  |  | НОРМА по ТУ 22.21.30-002-03210778-2022 |  |  | Результаты испытаний
| 1 | Допустимое отклонение по толщине, % |  |  | 10 |  |  | 8%
| 2 | Допустимое отклонение по ширине, % |  |  | +5/-0 мм |  |  | +5/-0 мм
| 3 | Внешний вид |  |  | Не допускаются запрессованные складки, трещины, разрывы и сквозные отверстия |  |  | соотв.
| 4 | Прочность при разрыве, МПа (кгс/см2), не менее: |  | MD | - |  |  | 28.9
| 5 |  |  | TD | - |  |  | 19.4
| 6 | Относительное удлинение при разрыве, % не менее: |  | MD | - |  |  | 229
| 7 |  |  | TD | - |  |  | 641
| 8 | Статический коэффициент трения пл/пл, не более (по необработанной стороне) |  |  | - |  |  | 0.21
| 9 | Динамический коэффициент трения пл/пл, не более (по необработанной стороне) |  |  | ­ |  |  | -
| 10 | Масса плёнки г/м² |  |  | ­ |  |  | 23
| Заключение: |  |  | Пленка полимерная, многослойная соответствует требованиям
ТУ 22.21.30-002-03210778-2022
Настоящий паспорт качества выдан на основании протокола испытаний
ООО Нова Ролл Пак №1349 18.08.2022 г.
Инженер по качеству
| ООО "Нова Ролл Пак" | [6 empty] | Романова С.В.